## Sheet1
附件1：中铝材料应用研究院有限公司（先进铝合金技术创新中心）2026年第二批“揭榜挂帅”项目指南（公开）
序号 | 项目名称 | 立项背景意义，预期成效等 | 研究目标及主要内容 | 主要技术指标 | 成果形式 | 项目周期 | 工作基础或可配套条件
1 | 铝合金两相区凝固特性及力学行为研究装置开发 | 随着大型结构件对尺寸和性能的需求进一步提升，一方面铝合金材料朝着高合金化的方向发展，另一方面高强铝合金铸锭也朝着超大超宽的方向发展。这两个方面的原因，导致高强铝合金在半连续铸造时面临着成形难和冶金质量不高的问题，建立铸造过程的高精度数值模拟模型对高合金化铸锭的铸造成形和冶金质量控制具有极高的指导意义，能显著提升铝合金新材料开发和铸锭开发的效率。由于铸造组织的控制、铸造缺陷如热裂、气孔、疏松、偏析等的控制，都是在凝固两相区温度范围内发生，因此，对铝合金材料两相区的凝固参数以及力学行为进行研究，是建立高精度数值模拟模型的关键要素之一。 近年来，相关企业在新型铝合金方向不断取得突破，开发出一系列高强高韧、高损伤容限、耐疲劳、耐腐蚀、可焊接的新型铝合金，但针对铝合金在凝固过程中的凝固特性研究未跟上，缺乏对新合金的特性深入理解，包括凝固搭接固相率、热裂倾向因子、两相区力学参数等，导致铸造数值模拟结果不可靠，还不能完全满足对工艺、工装、合金开发进行实质指导的要求，以提升铸锭成形成功率和提高铸锭冶金质量，并进一步指导新型合金的开发。因此有必要研制高强铝合金两相区凝固参数及高温力学特性研究平台，建设关键合金的凝固参数和高温力学特性数据库，掌握各种材料的凝固特性，同时提升铸造数值模拟精度。 目前需表征的铝合金两相区的凝固和物理特性包括：凝固搭接固相率、热裂倾向因子以及刚性起始点后应力应变曲线等。需定制开发设备，实现以上功能。 | 研究设计并制造出一种装置或多个装置的组合，用于原位表征和研究铝合金材料在凝固过程中的凝固参数及刚性起始点后的力学行为，要求获得的参数和数据应包括搭接温度和固相率（Coherency Point）、刚性起始点（Rigidity point）、热裂倾向因子、热收缩系数、刚性起始点后的应力应变行为。 主要研究内容包括： （1）研究装置的方案设计，交付一套或者多套完整的设计方案。 （2）专用装置的加工制造，交付一套或者多套实物装置。 （3）3种典型材料（2种变形铝合金，1种铸造铝合金）的一组完整的参数和测定方法。 | 1、关键的特征温度和固相率：分别测量凝固搭接点和固相率刚性起始点； 2、热裂倾向因子：主要针对热裂倾向性比较大的合金，例如2xxx系或者7xxx系合金，定量判断合金的热裂倾向性，提供一套测试装置及其基于该装置的热裂评判标准。例如：约束棒法(CRC / 约束铸造)，传感器满量程精度 ≤±0.5% FS,分辨率优于 1 N; 热电偶测温精度 ±1℃；数据采集同步误差 ≤0.1 s; 临界热裂力/热裂温度的变异系数 CV ≤ 10%; 热裂敏感性排序的一致性 ≥80%（同一组合金的相对排序不发生倒置）； 3、热收缩系数：针对高强铝合金热收缩参数缺乏的问题，以SLL-II类凝固分析装置的砂型试样及定位释放结构为基础，建设独立热收缩系统，同步记录温度、长度变化及辅助载荷，计算累计线收缩率和分段收缩参数。收缩率分辨能力：±0.2%； 4、刚性起始点后的应力应变：获得两相区及固相线以下高温区的应力—应变曲线、峰值应力和断裂应变。明确热历史路径：重熔态与凝固态不可混用；应变可以采用视频引伸计或者直插式引伸计测量；位移传感器精度：≤5μm；力传感器精度：±0.5%FS； 5、材料参数数据库与模拟应用：（1）参数数据库记录；（2）铸造模拟结果对比。 | （1）交付一套或者多套完整的设计方案。 （2）交付一套或者多套实物装置。 （3）研究报告，包括测定原理、设计思路，以及3种典型材料（2种变形铝合金，1种铸造铝合金）的一组完整的参数和测试方法。 | 不超过18个月 | 可提供理论支持与检测分析资源，提出典型铝合金牌号的需求