## Sheet1
附件1：中铝材料应用研究院有限公司（先进铝合金技术创新中心）2026年第一批“揭榜挂帅”项目指南（公开）
序号 | 项目名称 | 立项背景意义，预期成效等 | 研究目标及主要内容 | 主要技术指标 | 成果形式 | 项目周期 | 工作基础或可配套条件
1 | 高导铝合金成分、组织与力学性能和导电性能影响机理研究 | 传统高强铝合金虽强度优异，但导电性能不足，难以满足现代装备对综合热-力性能协同的迫切要求。当前1xxx系合金具备高导特点但强度较低，6xxx系合金兼具中等强度与良好导电潜力，但强度与导电性能之间存在“倒置”矛盾，缺乏系统性的机理研究与定量关系模型。因此，亟需开展主合金成分、微合金化、析出相演化及晶粒组织对力学、导电性能的影响机理研究，建立组织-性能定量关系，研究铝合金“导电率-强度”协同调控机理，破除铝合金材料强度与导电性能的互斥关系。 | 研究目标： 系统研究高强高导合金导线和高导耐热合金导线的成分设计、加工工艺、微观组织与各目标性能之间的内在关联与协同调控机理，提出协同提升导线目标性能的技术方案。高强高导合金导线满足的抗拉强度不低于310MPa、导电率不低于56%IACS。针对高导耐热合金导线研究服役温度附近（75℃或150℃）的导电率，阐明高温导电率的演化机理，满足抗拉强度170MPa、室温导电率61.8%IACS、短时（1h）耐热温度230℃。 主要研究内容： 1、研究主、微合金元素含量、析出相特征对目标性能的影响。 2、研究铝合金加工工艺过程析出相演化规律及其对目标性能影响。 3、采用先进手段研究相类型、几何参数及体积分数对目标性能的影响关系。 | 1、合金成分和加工工艺对各性能影响机制研究报告1份。 2、微观组织与力学性能、导电性能（室温和高温230℃）和耐热性能相关性机理研究报告1份。 3、高强高导合金导线的抗拉强度不低于310MPa、导电率不低于56%IACS，高导耐热合金导线的抗拉强度170MPa、导电率61.8%IACS、短时耐热温度230℃。 | 1、机理研究报告； 2、指标检测报告。 3、相关研究内容需签订保密协议；知识产权归甲方（中铝材料院）所有。 | 不超过12个月 | 检测设备：SEM、DSC、TEM等。 软件提供：Thermal-cal等热力学计算软件。
2 | 铝合金汽车板的毛化轧制机理及毛化质量的影响因素研究 | 汽车板毛化表面形貌对储油、润滑、摩擦等应用性能具有重要的影响，由于毛化表面形貌不佳导致汽车板冲压开裂等问题频繁产生，毛化轧制调控技术已成为当前进一步提高汽车板成形性能的关键技术，需要针对毛化表面微观形貌量化表征、毛化表面对应用性能的影响机理、轧辊毛化与毛化轧制机理及毛化表面质量的影响因素等方面开展系统性研究，形成高应用性能汽车板毛化轧制调控成套技术，实现产业化应用。 | 研究目标： 明确汽车板激光毛化、电火花毛化轧制机理，开发表面微观形貌调控技术，提升储油、润滑等关键应用性能，实现产业化应用。 主要内容： 1、高储油、强润滑、低摩擦汽车板毛化表面微观形貌研究。 （1）开发激光毛化、电火花毛化汽车板表面微观形貌的定量表征与重构技术； （2）研究激光毛化、电火花毛化表面微观形貌对储油、润滑、摩擦性能的影响规律，开展表面形貌优化设计。 2、汽车板毛化表面微观形貌轧制转印机理及控制技术研究。 （1）激光毛化、电火花毛化工艺对表面微观形貌的影响机理研究； （2）轧辊表面形貌微观尺度磨损与演变行为的研究； （3）高储油、强润滑、低摩擦汽车板表面微观形貌的轧制转印控制技术研究； （4）5182、6016、6014合金宽幅汽车板毛化轧制工艺优化与产业化应用。 | 1、开发出激光毛化、电火花毛化轧制模拟仿真模型，表面粗糙度预测误差 10% 以内的命中率达到90% 以上。 2、开发出毛化轧制表面形貌转印调控技术，实现在5182、6016、6014合金宽幅汽车板的产业化应用，提升表面储油性能，落料后油膜损失降低50%以上，提升润滑摩擦性能，平面接触摩擦副测试汽车板的摩擦系数降低10%以上（从0.13降到0.117以下）。 | 1、产品实现工艺方案； 2、机理研究报告。相关研究内容需签订保密协议； 3、知识产权归中铝材料院所有。 | 不超过12个月 | 检测设备：手持离线式油膜仪，粗糙度仪，摩擦试验机。 软件提供：Abaqus等有限元软件。